## Sheet
Dept. / Group | Opr | Input | Fail Q'ty | Engineering Yield | Hitters | Q'ty | Defect Rate
FOL
| SUB/L : | 0 | 0 | 0% |  | 0 | 0%
SMT1 :
Mold1 :
SMT2 :
In : 10608
Fail : 17
Yield : 99.83%
EOL
Mold2 :
SMT3 :
In : 4224
Fail : 0
Yield : 100.00%
LASER :
In : 4224
Fail : 0
Yield : 100.00%
PKG Saw :
In : 2816
Fail : 0
Yield : 100.00%
SPUTTER1 :
In : 13364
Fail : 0
Yield : 100.00%
SPUTTER2 :
In : 3508
Fail : 0
Yield : 100.00%
DMZ &FVI :
In : 2464
Fail : 0
Yield : 100.00%
TEST
SLT0 :
In : 20337
Fail : 102
Yield : 99.49%
SLT1 :
In : 14984
Fail : 80
Yield : 99.46%
SLT2 :
In : 11881
Fail : 41
Yield : 99.65%
SLT3 :
AVI/TNR :
In : 29720
Fail : 62
Yield : 99.79%
Hitter :
Hitter :
Des : MISSING BALL
failQty : 1
Rate : 0.00016%
Hitter :
Des : MARKING REJECT
failQty : 4
Rate : 0.00065%
Hitter :
Des : CHIP OUT-TOP
failQty : 1
Rate : 0.00016%
Hitter :
Des : SCRATCH-TOP
failQty : 1
Rate : 0.00016%
Hitter :
Des : SPUTTER VOID/DENT
failQty : 1
Rate : 0.00016%
Hitter :
Des : PEEL OFF
failQty : 2
Rate : 0.00032%
Hitter :
Des : PEEL OFF
failQty : 43
Rate : 0.00694%
Hitter :
Des : MOLD FLASH
failQty : 4
Rate : 0.00065%
Hitter :
Des : BALL DAMAGE
failQty : 2
Rate : 0.00032%
Hitter :
Des : SCRATCH-BOTTOM
failQty : 1
Rate : 0.00016%